## Sheet1
青海盐湖能源有限公司煤质分析化验单
取样日期 | 20150420 |  | 取样地点 | 电煤厂南侧
原煤产地 | 青海盐湖能源有限公司 |  | 取样时间 | 12.：30
试样编号
检验项目 |  |  |  | 检验值
收到基全水份Mt % |  |  |  | 4.17
分析水分Mad % |  |  |  | 0.71
空干基灰分Aad % |  |  |  | 16.08
空干基挥发分V % |  |  |  | 28.02
空干基全硫St % |  |  |  | 0.75
空气干燥剂高位发热量 Qgr.ad cal/g |  |  |  | 6729
收到基低位发热量 Qnet.ar cal/g |  |  |  | 6248
粘结指数G %
焦渣特征 % |  |  |  | 2
固定碳FC %
胶质层厚度 |  | Y/mm
b/%²
备注：干燥无灰基挥发分daf %： |  |  |  | 检验单位（盖章）
审核：何振强 |  | 复核： | 化验员：何振强